## Underfill Matrix
元件類別 | 封裝特性 (Pitch / 結構) | 風險機制 | 需求等級 | 建議方案 | 關鍵設計重點
Flip Chip | 超細pitch (<0.3 mm) / 無引腳 | CTE mismatch 極高 / solder fatigue | 🔴 必須 | Full underfill / NUF / MUF | 流動性、void control、warpage
WLCSP / CSP | 小尺寸 / 無封裝保護 | 跌落 / bending stress | 🔴 必須 | Capillary underfill | Drop test reliability
Fine Pitch BGA | 0.35~0.5 mm | 熱循環疲勞 | 🟠 建議 | Corner bond / Edge bond | 成本 vs reliability
Standard BGA | ≥0.65 mm | 焊點疲勞 （較低） | 🟡 視需求 | Corner bond / selective UF | 高可靠應用才使用
QFN / LGA | 無球 / 大pad接觸 | 空洞 / delamination | ⚪ 條件式 | 不建議full UF | 散熱、outgassing、void
SiP / PoP | 多層堆疊封裝 | warpage + interconnect stress | 🔴 必須 | Molded underfill | 製程整合性